## 工艺参数数据
材料1 | 材料2 | 材料1子类 | 材料2子类 | 焊接模式 | 板厚(mm) | 接头类型 | 送丝 | 摆头 | 保护气体 | 功率最小值(W) | 功率最大值(W) | 速度最小值(mm/s) | 速度最大值(mm/s) | 焦点最小值(mm) | 焦点最大值(mm) | 气流量最小值(L/min) | 气流量最大值(L/min) | 激光器类型 | 激光器芯径um | 焊接准直聚焦比 | 脉冲频率(Hz) | 占空比(%) | 峰值功率(W) | 可行性等级 | 可行性描述 | 材料提示 | 备注
母材A，如 不锈钢304、碳钢Q235 | 异种填写不同材料，同种与材料1相同 | 可选：不锈钢可不填；铝填 1系/2系/3系/5系/6系/7系；铜填 纯铜/黄铜/青铜/磷铜/白铜 | 同上 | cw 连续激光 / pulse 脉冲激光 | 0.2~12.0，精确到0.1mm | 对接/搭接/角接/边接 | self 自熔 / feed 送丝 | no 无 / yes 有 | Ar / N2 / He / vacuum / air | 整数，建议范围200~12000 | 整数，建议范围500~15000 | 浮点数，建议范围1~100 | 浮点数，建议范围2~120 | 负值表示离焦（深熔焊），正值表示正焦 | 同上 | 浮点数，建议范围5~50 | 浮点数，建议范围8~60 | 普通/高亮度/点环/半导体/红蓝复合 | 10/14/20/30/50/100/200/600/（14/100）/（20/120）/（50/150）/（100/300）/（100/600） | （100/200）/（100/300）/（100/350）/（150/350）/（150/400） | 仅脉冲模式填，范围5~100 | 仅脉冲模式填，范围20~80 | 仅脉冲模式填 | easy / moderate / challenging / hard | 如"同种不锈钢304焊接，工艺成熟，易获优质焊缝" | 子材料或特殊说明，如"铝锌系，焊接难度大，高温裂纹风险" | 自由备注字段
不锈钢304 | 不锈钢304 |  |  | cw | 0.5 | 对接 | self | no | Ar | 500 | 800 | 30 | 50 | 0 | 0 | 12 | 15 | 点环 | 20 | 100/200 |  |  |  | easy | 同种不锈钢304焊接，工艺成熟，易获得优质焊缝。
不锈钢304 | 不锈钢304 |  |  | cw | 1 | 对接 | self | no | Ar | 1000 | 1500 | 20 | 35 | -0.5 | 0 | 15 | 18 | 普通 | 30 | 100/300 |  |  |  | easy
不锈钢304 | 不锈钢304 |  |  | cw | 1.5 | 对接 | feed | no | Ar | 1500 | 2200 | 15 | 28 | -0.5 | -0.5 | 18 | 20 | 普通 | 50 | 100/300 |  |  |  | easy
不锈钢304 | 不锈钢304 |  |  | cw | 2 | 搭接 | self | yes | Ar | 2000 | 3000 | 10 | 22 | -1 | -0.5 | 18 | 20 | 普通 | 50 | 150/300 |  |  |  | easy
不锈钢304 | 不锈钢304 |  |  | cw | 3 | 对接 | feed | no | Ar | 3000 | 4000 | 8 | 15 | -1.5 | -1 | 20 | 25 | 普通 | 100 | 150/300 |  |  |  | easy
不锈钢304 | 不锈钢304 |  |  | pulse | 0.5 | 对接 | self | no | Ar | 1000 | 1500 | 20 | 35 | 0 | 0 | 12 | 15 | 点环 | 20 | 100/200 | 30 | 50 | 1500 | easy
不锈钢304 | 不锈钢304 |  |  | pulse | 1 | 对接 | self | no | Ar | 1500 | 2500 | 15 | 28 | -0.5 | 0 | 15 | 18 | 普通 | 30 | 100/300 | 20 | 35 | 2500 | easy
不锈钢304 | 不锈钢304 |  |  | cw | 5 | 对接 | feed | yes | Ar | 4000 | 6000 | 5 | 10 | -2.5 | -2 | 22 | 28 | 普通 | 200 | 150/400 |  |  |  | easy
碳钢 | 碳钢 |  |  | cw | 1 | 对接 | self | no | Ar | 800 | 1200 | 20 | 35 | -0.5 | 0 | 12 | 15 | 普通 | 30 | 100/300 |  |  |  | easy | 同种碳钢焊接，工艺成熟，易获得优质焊缝。
碳钢 | 碳钢 |  |  | cw | 2 | 搭接 | feed | no | Ar | 1500 | 2500 | 10 | 22 | -1 | -0.5 | 15 | 18 | 普通 | 50 | 150/300 |  |  |  | easy
碳钢 | 碳钢 |  |  | cw | 3 | 对接 | self | yes | Ar | 2500 | 4000 | 8 | 15 | -1.5 | -1 | 18 | 20 | 普通 | 100 | 150/300 |  |  |  | easy
碳钢 | 碳钢 |  |  | cw | 5 | 对接 | feed | yes | Ar | 4000 | 6000 | 5 | 10 | -2.5 | -2 | 20 | 25 | 普通 | 200 | 150/400 |  |  |  | easy
铝合金 | 铝合金 | 5系 | 5系 | cw | 1 | 对接 | self | no | Ar | 1000 | 1500 | 25 | 40 | -0.5 | 0 | 15 | 18 | 普通 | 30 | 100/300 |  |  |  | moderate | 同种铝合金焊接可行，需清理氧化层并选用高纯度保护气。 | 铝镁系，焊接性良好，建议使用高纯氩气。
铝合金 | 铝合金 | 6系 | 6系 | cw | 1.5 | 对接 | feed | yes | Ar | 1500 | 2500 | 18 | 30 | -0.5 | -0.5 | 18 | 20 | 普通 | 50 | 100/300 |  |  |  | moderate | 同种铝合金焊接可行，需清理氧化层。 | 铝镁硅系，中强度合金，推荐ER5356焊丝。
铝合金 | 铝合金 | 2系 | 2系 | cw | 1 | 对接 | self | no | Ar | 1200 | 1800 | 20 | 35 | -0.5 | 0 | 15 | 18 | 普通 | 30 | 100/300 |  |  |  | moderate |  | 铝铜系，热裂纹敏感，需控制热输入。
铝合金 | 铝合金 | 7系 | 7系 | cw | 2 | 对接 | feed | yes | He | 2500 | 3500 | 12 | 22 | -1 | -0.5 | 18 | 22 | 普通 | 50 | 150/300 |  |  |  | moderate |  | 铝锌系，焊接难度大，高温裂纹风险，建议使用He保护气。
镀锌板 | 镀锌板 |  |  | cw | 1 | 搭接 | self | no | Ar | 1000 | 1500 | 20 | 35 | -0.5 | 0 | 12 | 15 | 普通 | 30 | 100/300 |  |  |  | easy | 同种镀锌板焊接，注意控制锌蒸气，一般可获良好焊缝。 | 搭接接头更有利于锌蒸气排出。
镀锌板 | 镀锌板 |  |  | cw | 1.5 | 对接 | feed | yes | Ar | 1500 | 2200 | 15 | 25 | -0.5 | -0.5 | 15 | 18 | 普通 | 50 | 100/300 |  |  |  | easy
纯铜 | 纯铜 |  |  | cw | 0.5 | 对接 | self | no | Ar | 1500 | 2500 | 25 | 45 | 0 | 0.5 | 12 | 15 | 点环 | 20 | 100/200 |  |  |  | challenging | 同种铜材焊接因高反射率和高热导率，需大功率激光器配合。 | 建议使用蓝光/绿光激光器或高频脉冲辅助。
纯铜 | 纯铜 |  |  | cw | 1 | 对接 | self | yes | He | 3000 | 4000 | 15 | 28 | -0.5 | 0 | 15 | 18 | 普通 | 30 | 100/300 |  |  |  | challenging |  | 铜材高反，推荐He气或真空环境。
黄铜 | 黄铜 |  |  | cw | 1 | 对接 | self | no | Ar | 2000 | 3000 | 18 | 30 | -0.5 | 0 | 15 | 18 | 普通 | 30 | 100/300 |  |  |  | challenging | 黄铜含锌，焊接时锌易蒸发生成气孔。 | 推荐振荡焊接工艺控制锌蒸气。
钛合金 | 钛合金 |  |  | cw | 1 | 对接 | self | no | Ar | 1200 | 1800 | 15 | 30 | -0.5 | 0 | 15 | 18 | 普通 | 30 | 100/300 |  |  |  | moderate | 同种钛合金焊接需全氩气保护（正反面），严格控制氧/氮/氢污染。 | 必须使用拖罩+背面保护气。
钛合金 | 钛合金 |  |  | cw | 2 | 对接 | feed | no | He | 2000 | 3000 | 10 | 20 | -1 | -0.5 | 18 | 22 | 普通 | 50 | 150/300 |  |  |  | moderate |  | 厚度>2mm需He+Ar混合气。
不锈钢304 | 不锈钢304 |  |  | cw | 0.2 | 对接 | self | no | Ar | 300 | 500 | 40 | 70 | 0 | 0.5 | 12 | 15 | 点环 | 14 | 100/200 |  |  |  | easy |  | ≤0.3mm薄板焊接，触发订阅条件① | 订阅条件①触发
不锈钢304 | 不锈钢304 |  |  | cw | 0.3 | 对接 | self | no | Ar | 400 | 650 | 35 | 60 | 0 | 0.5 | 12 | 15 | 点环 | 14 | 100/200 |  |  |  | easy |  | ≤0.3mm薄板焊接，触发订阅条件① | 订阅条件①触发
不锈钢304 | 碳钢 |  |  | cw | 1.5 | 对接 | feed | no | Ar | 1500 | 2200 | 15 | 28 | -0.5 | -0.5 | 15 | 18 | 普通 | 50 | 100/300 |  |  |  | moderate | 不锈钢与碳钢可焊接，推荐选用奥氏体焊丝(ER309L)过渡层。 | 推荐ER309L焊丝过渡层 | 订阅条件③触发
碳钢 | 镀锌板 |  |  | cw | 1 | 搭接 | self | no | Ar | 1000 | 1500 | 20 | 35 | -0.5 | 0 | 12 | 15 | 普通 | 30 | 100/300 |  |  |  | easy | 碳钢与镀锌板同属铁基材料，焊接性良好，注意锌蒸气防护。 | 搭接接头
不锈钢304 | 纯铜 |  |  | cw | 1 | 对接 | feed | no | He | 2500 | 3500 | 10 | 20 | -0.5 | 0 | 15 | 18 | 普通 | 30 | 100/300 |  |  |  | challenging | 不锈钢与铜热物性差异大，熔合区易产生裂纹。 | 推荐镍基焊丝过渡层 | 订阅条件③触发
不锈钢304 | 铝合金 |  |  | cw | 1.5 | 对接 | feed | no | Ar | 3000 | 4000 | 8 | 15 | -1 | -0.5 | 18 | 22 | 复合 | 50 | 100/300 |  |  |  | hard | 不锈钢与铝焊接强度极低，界面形成脆性Fe-Al金属间化合物。 | ❌ 不建议激光直接焊接，推荐钎焊/扩散焊 | 订阅条件③触发
纯铜 | 铝合金 |  |  | cw | 1 | 对接 | feed | no | He | 3500 | 5000 | 8 | 18 | -0.5 | 0 | 15 | 18 | 复合 | 30 | 100/300 |  |  |  | hard | 铜与铝形成CuAl₂脆性相，接头强度低且易开裂。 | ❌ 不建议激光直接焊接，推荐钎焊或固相焊 | 订阅条件③触发
不锈钢304 | 钛合金 |  |  | cw | 1 | 对接 |  | no | Ar | 1500 | 2500 | 10 | 20 | -0.5 | 0 | 18 | 20 | 复合 | 30 | 100/300 |  |  |  | hard | 不锈钢与钛形成脆性金属间化合物，焊缝极脆。 | ❌ 不建议激光直接焊接，推荐钎焊/扩散焊 | 订阅条件③触发
钛合金 | 钛合金 |  |  | cw | 0.5 | 对接 | self | no | Ar | 800 | 1200 | 20 | 40 | 0 | 0.5 | 12 | 15 | 点环 | 20 | 100/200 |  |  |  | moderate |  | 钛金属焊接，触发订阅条件② | 订阅条件②触发
钛合金 | 钛合金 |  |  | cw | 1.5 | 对接 | feed | no | Ar | 1500 | 2500 | 12 | 25 | -0.5 | 0 | 15 | 18 | 普通 | 50 | 100/300 |  |  |  | moderate |  | 钛金属焊接，触发订阅条件② | 订阅条件②触发
不锈钢304 | 不锈钢304 |  |  | cw | 8 | 对接 | feed | yes | He | 6000 | 10000 | 3 | 6 | -4 | -3 | 25 | 35 | 复合 | 600 | 150/400 |  |  |  | easy | 厚板焊接建议使用He+Ar混合气体，多道焊。 | 推荐10kW以上激光器+双路送丝
碳钢 | 碳钢 |  |  | cw | 10 | 对接 | feed | yes | He | 8000 | 12000 | 2 | 4 | -5 | -4 | 28 | 35 | 复合 | 600 | 150/400 |  |  |  | easy |  | 推荐15kW激光器
不锈钢304 | 不锈钢304 |  |  | pulse | 0.3 | 对接 | self | no | Ar | 600 | 1000 | 30 | 50 | 0 | 0.5 | 10 | 12 | 点环 | 14 | 100/200 | 40 | 60 | 1000 | easy |  | 超薄板脉冲焊接
不锈钢304 | 不锈钢304 |  |  | pulse | 2 | 对接 | feed | no | Ar | 2500 | 4000 | 8 | 18 | -1 | -0.5 | 18 | 20 | 普通 | 50 | 150/300 | 15 | 30 | 3500 | easy

## 使用说明
激光焊接工艺参数导入模板 - 使用说明
1. 模板结构
- 第一行：列名称（固定，不可修改）
- 第二行：填写说明（可删除，建议保留参考）
- 第三行起：数据行
2. 必填字段
材料1、材料2、焊接模式、板厚(mm)、接头类型、功率(W)、速度(mm/s)
可行性等级
3. 命名规范
材料名称统一使用全称+牌号，如：不锈钢304、碳钢Q235、铝合金6061、纯铜、黄铜、钛合金
铝子类：1系/2系/3系/5系/6系/7系
铜子类：纯铜/黄铜/青铜/磷铜/白铜
焊接模式：cw(连续) / pulse(脉冲)
接头类型：对接/搭接/角接/边接
送丝：self(自熔) / feed(送丝)
摆头：no(无) / yes(有)
保护气体：Ar / N2 / He / vacuum / air
可行性等级：easy(易焊) / moderate(可焊) / challenging(困难) / hard(不推荐)
4. 订阅条件自动识别
系统会根据以下字段自动判定是否触发订阅门控：
① ≤0.3mm 薄板焊接 — 板厚字段 ≤0.3
② 钛金属焊接 — 材料1或材料2包含'钛'
③ 异种材料焊接 — 材料1 ≠ 材料2
④ 气密性要求 — 在'其他要求'中填写含'气密/密封/漏水/泄露'关键词
5. 建议厚度覆盖密度
薄板(≤2mm)：每0.5mm一档
中厚板(>2mm)：每1mm一档
6. 注意事项
- Excel 文件需保存为 .xlsx 格式
- 数字字段不要带单位，纯数字即可
- 不要修改列的顺序
- 如果某列数据为空，留空即可
- 批量导入脚本会自动跳过空白行
7. 数据来源
- 模板附带的示例数据为估算值，仅供参考
- 请替换为真实实验值后再投入使用